## СПИСОК на 25.05.2017
Приложение 2
к приложению
к распоряжению администрации города
С П И С О К
непригодного жилищного фонда
в муниципальном образовании городской округ Пыть-Ях
на 25.05.2017 год
№ п/п | Адрес жилого дома | Материал стен / год ввода здания | Собств-к / баланс-ль | Количество квартир | Количество семей | Количество человек | Физический износ конструкций (%) | Результаты испытаний образцов, мг/куб.м превышение ПДК, раз |  |  |  |  | Решение о признании жилых помещений непригодными для проживания и МКД аварийными | Примечание
[8 empty] | Дата и номер протокола испытаний | Формальдегид при t 20C (допустимая величина 0,035 / 0,003) | Фенол при t 20C (допустимая величина 0,003) | Формальдегид при t 40C (допустимая величина 0,035 / 0,003) | Фенол при t 40C (допустимая величина 0,003) |  |  | Площадь дома | Площадь квартир
I. Аварийные дома, подлежащие сносу:
1 | 10 мкр. "Мамонтово", дом 44 | сб/щит. / 1983 | мун.собств. | 18 | 18 | 80 | 71 | № 8128 от 04.06.07 | 0,022 / 7,3 | 0,007 / 2,3 | 0,030 / 10 | 0,012 / 4 | № 685-ра от 30.03.2015 | Аварийный (заключение ООО "Альянс" 2014) | 974.3 | 830.8
2 | 2а мкр. "Лесников", ул.Энтузиастов, дом 3 | дер/пан. / 1980 | мун.собств. | 2 | 2 | 8 | 78 | не обследован | - | - | - |  | № 785-ра от 13.04.2015 | Аварийный (заключение ООО "Альянс" 2014) | 89.7 | 74.8
3 | 7 мкр., "Газовиков", дом 12 | дер/пан. / 1989 | мун.собств. | 26 | 22 | 52 | 76 | не обследован | - | - | - | - | 2182-ра от 18.11.2015 | Аварийный (заключение ООО "Альянс" 2015) | 925 | 563.5
4 | 2а мкр. "Лесников", ул. Дорожная, дом 9 | арбоблоки / 1986 | мун.собств. | 12 | 13 | 38 | 74 | не обследован | - | - | - | - | № 2208-ра от 18.11.2015 | Аварийный (заключение ООО "Альянс" 2015) | 455.4 | 314.8
5 | 6 мкр. "Пионерный", дом 27 | сб/щит. / 1994 | мун.собств. | 18 | 18 | 57 | 78.5 | № 11184 от 15.08.06 | 0,005 / 1,6 | 0,004 / 1,3 | 0,116 / 38,6 | 0,006 / 2 | 2207-ра от 18.11.2015 | Фенольный Аварийный (заключение ООО "Альянс" 2015) | 1185.4 | 971.6
6 | 6 мкр., "Пионерный", дом 36 | утепленные панели/1988 | мун.собств. | 24 | 24 | 99 | 75.8 | не обследован | - | - | - | - | № 286-ра от 15.02.2016 | Фенольный Аварийный (заключение ООО "Альянс" 2015) | 1156.4 | 982
7 | 6 мкр. "Пионерный", дом 1 | сб/щит. / 1991 | мун.собств. | 14 | 13 | 38 | 70 | № 11182 от 15.08.06 | 0,014 / 4,6 | 0,004 / 1,3 | 0,346 / 115,3 | 0,010 / 3,3 | № 586-ра от 09.03.2016 | Фенольный Аварийный (заключение ООО "АрхСтройПроект" 2016) | 424.7 | 322.3
8 | 3 мкр., "Кедровый" дом 36 | сб/щит. / 1987 | мун.собств. | 16 | 15 | 36 | 74 | № 7149 от 15.06.06 | 0,201 / 67 | не обнаружен | 0,011 / 3,7 | 0,017 / 5,7 | № 992-ра от 20.04.2016 | Фенольный Аварийный (заключение ООО "Альянс" 2016) | 1095 | 894.5
9 | 3 мкр., "Кедровый" дом 50 | бл.яч. / 1989 | мун.собств. | 12 | 12 | 34 | 74 | № 11215 от 15.08.06 | 0,003 / 1 | 0,012 / 4 | 0,007 / 2,3 | 0,014 / 4,6 | № 1039-ра от 26.04.2016 | Фенольный Аварийный (заключение ООО "Альянс" 2016, ООО "Госэкспертпроект" 2016) | 1053.8 | 902.8
10 | 7 мкр. "Газовиков", Вахта 1 | сб/щит. / 1991 | мун.собств. | 18 | 17 | 48 | 63 | № 8152 от 04.06.07 | 0,015 / 5 | 0,006/2 | 0,075/25 | 0.009 | № 1452-ра от 20.06.2016 | Аварийный (заключение ООО "Юнайтед" 2016) | 1021.6 | 565.2
11 | 7 мкр. "Газовиков", дом 24 | дер/пан. / 1991 | мун.собств. | 18 | 18 | 68 | 60 | № 7539 от 20.06.06 | 0,092 / 30,7 | 0,003 / 1 | 0,002 / 0,7 | 0,007 / 2,3 | №1 453-ра от 20.06.2016 | Фенольный Аварийный (заключение ООО "АрхСтройПроект" 2016) | 1189.9 | 965.5
12 | 10 мкр. (Мамонтово), дом 20 | сб/щит. / 1989 | мун.собств. | 16 | 16 | 54 | 77.3 | № 7536 от 20.06.06 | 0,012 / 4 | 0,003 / 1 | 0,035 / 11,7 | 0,004 / 1,3 | № 1454-ра от 20.06.2016 | Фенольный Аварийный (заключение ООО "Альянс" 2016) | 1091 | 893.8
13 | 7 мкр. "Газовиков", дом 1 | бл.яч. / 1982 | мун.собств. | 2 | 2 | 4 | 78.8 | № 11176 от 15.08.06 | 0,005 / 1,6 | 0,008 / 2,6 | 0,047 / 15,6 | 0,013 / 3,4 | № 1451-ра от 20.06.2016 | Фенольный Аварийный (заключение ООО "Альянс" 2016) | 136.7 | 108.7
14 | 2а мкр., ул. Комсомольская, дом 2 | сб/щит. / 1979 | мун.собств. | 2 | 2 | 7 | 61-70 | № 11188 от 15.08.06 | 0,107/35,6 | 0,004/1,3 | 0,369/123 | 0,018/6 | № 1582-ра от 01.07.2016 | Фенольный Аварийный (заключение ООО "АрхСтройПроект" 2016) | 171.6 | 166.5
15 | 7 мкр."Газовиков", Вахта 2 | сб/щит. / 1986 | мун.собств. | 29 | 17 | 60 | 63 | не обследован | - | - | - | - | № 1583-ра от 01.07.2016 | Аварийный (заключение ООО "АрхСтройПроект" 2016) | 1037.1 | 574.6
16 | 7 мкр. "Газовиков", дом 10 | сб/щит. / 1989 | мун.собств. | 26 | 23 | 56 | 63 | не обследован | - | - | - | - | № 1584-ра от 01.07.2016 | Аварийный (заключение ООО "Юнайтед" 2016, ООО Альянс 2016) | 953.2 | 589.6
17 | 3 мкр., "Кедровый" дом 90«б» | бл.яч. / 1989 | мун.собств. | 30 | 29 | 79 | 63 | № 8690 от 04.07.06 | не обнаружен | 0,006 / 2 | 0,609 / 203 | 0,007 / 2,3 | № 1585-ра от 01.07.2016 | Фенольный Аварийный (заключение ООО "Юнайтед" 2016) | 894.8 | 724.4
18 | 3 мкр., "Кедровый" дом 72 | бл.яч. / 1989 | мун.собств. | 16 | 16 | 59 | 64 | не обследован | - | - | - | - | № 1586-ра от 01.07.2016 | Аварийный (заключение ООО "Юнайтед" 2016, ООО Альянс 2016) | 1111.3 | 899
19 | 8 мкр. "Горка", дом 24а | сб/щит. / 1977 | мун.собств. | 3 | 2 | 7 | 68 | не обследован | - | - | - | - | № 1587-ра от 01.07.2016 | Аварийный (заключение ООО "Юнайтед" 2016) | 134.9 | 95.2
20 | 6 мкр. "Пионерный", дом 6 | сб/щит. / 1985 | мун.собств. | 14 | 12 | 35 | 61 | не обследован | - | - | - | - | № 1588-ра от 01.07.2016 | Аварийный (заключение ООО "Юнайтед" 2016) | 412.1 | 292.1
21 | 2а мкр., "Лесников", ул. Советская, дом 17 | сб/щит. / 1984 | мун.собств. | 16 | 16 | 54 | 73.8 | № 11193 от 15.08.06 | не обнаружен | 0,010 / 3,3 | 0,011 / 3,6 | 0,010 / 3,3 | № 1589-ра от 01.07.2016 | Фенольный Аварийный (заключение ООО "Альянс" 2016) | 1083.3 | 892.2
22 | 3 мкр., "Кедровый", дом 45 | сб/щит. / 1992 | мун.собств. | 16 | 15 | 52 | 76 | № 7137 от 15.06.06 | 0,003 / 1 | 0,014 / 4,7 | 0,035 / 11,7 | 0,015 / 5 | № 1590-ра от 01.07.2016 | Фенольный Аварийный (заключение ООО "Альянс" 2016) | 1101.7 | 894
23 | 2а мкр. "Лесников", ул. Молодежная, дом 14 | брус/1984 | частн.собств. | 2 | 2 | 10 | 76 | не обследован | - | - | - | - | № 2007-ра от 31.08.2016 | Аварийный (заключение ООО "Альянс" 2016) | 163.5 | 140.6
24 | 3 мкр., "Кедровый" дом 31 | брус/1984 | мун.собств. | 12 | 12 | 44 | 74 | не обследован | - | - | - | - | № 2006-ра от 31.08.2016 | Аварийный (заключение ООО "Альянс" 2016) | 846.9 | 737.1
25 | 10 мкр. "Мамонтово", дом 1 (МССУ) | сб/щит. / 1981 | мун.собств. | 2 | 2 | 10 | 73 | № 8159 от 04.06.07 | 0,003 / 1 | 0,005 / 1,6 | 0,375/125 | 0.009 | № 2863-ра от 28.12.2016 | Аварийный (заключение ООО "Альянс" 2016) | 154.8 | 146.6
26 | 10 мкр. "Мамонтово", дом 17 | сб/щит. / 1991 | мун.собств. | 13 | 10 | 31 | 75 | № 7145 от 15.06.06 | 0,053 / 17,7 | 0,003 / 1 | 0,16 / 53,3 | 0,003 / 1 | № 2864-ра от 28.12.2016 | Аварийный (заключение ООО "Альянс" 2016) | 488.4 | 310.5
27 | 2а мкр. "Лесников", ул. Лесная, дом 5 | сб/щит. / 1980 | мун.собств. | 2 | 2 | 6 | 73 | № 11185 от 15.08.06 | не обнаружен | 0,007 / 2,3 | 0,020 / 6,6 | 0,010 / 3,3 | № 276-ра от 10.02.2017 | Аварийный (заключение ООО "Альянс" 2016) | 153.4 | 140.4
28 | 2а мкр., "Лесников", ул. Советская, дом 9 | брус/1982 | мун.собств. | 16 | 16 | 34 | 65 | - | - | - | - | - | № 668-ра от 11.04.2017 | Аварийный (заключение ООО "Альянс" 2017) | 1023.7 | 896.8
29 | 2а мкр., "Лесников", ул. Сибирская, дом 8 | арболитовые блоки/1988 | мун.собств. | 12 | 12 | 41 | 80 | - | - | - | - | - | № 884-ра от 12.05.2017 | Аварийный (заключения ООО "Альянс" 2015,ООО "Юнайтед" 2016) | 796.1 | 664.7
30 | 10 мкр. "Мамонтово", дом 23 | бл.яч. / 1990 | мун.собств. | 29 | 25 | 67 | 76 | № 8677 от 04.07.06 | 0,013 / 4,3 | 0,011 / 3,7 | 0,399 / 133 | 0,011 / 3,7 | № 939-ра от 23.05.2017 | Аварийный (заключение ООО "Альянс" 2017) | 899 | 661.5
31 | 6 мкр. "Пионерный", дом 41 | сб/щит. / 1989 | мун.собств. | 30 | 30 | 78 | 74 | № 11183 от 15.08.06 | 0,081 / 27 | не обнаружен | 0,126 / 42 | 0,11 / 3,7 | № 938-ра от 23.05.2017 | Аварийный (заключение ООО "Альянс" 2017) | 905.5 | 609.8
ИТОГО: 28 |  |  |  | 466 | 433 | 1346 | [8 empty] | 23130.2 | 17825.9
II.Жилые помещения признанные непригодными для проживания:
1 | 3 мкр, "Кедровый", дом 95 кв.1,2,3,4,5,6,7,8,9,10,11,12,13,14,15,16,17,18 | сб/щит. / 1985 | мун.собств. | 18 | 12 | 31 | 42 | № 6782 от 08.06.06 | 0,004 / 1,3 | 0,004 / 1,3 | 0,012 / 4 | не обнаружен | № 702-рг от 27.06.2006 | Фенольный | 896.6 | 791
2 | 3 мкр., "Кедровый", дом 54 кв.1,2,3,4,5,6,7,8,9,10,11,12,13,14,15,16,17,18 | сб/щит. / 1991 | мун.собств. | 18 | 18 | 52 | 43 | № 8676 от 04.07.06 | 0,117 / 39 | 0,001 / 0,3 | 0,196 / 65,3 | 0,008 / 2,7 | № 1907-рг от 24.12.2007 | Фенольный (заключение ООО "ТехноГарант" 2010) | 1136.6 | 957.4
3 | 3 мкр., "Кедровый", дом 53 кв.1,2,3,4,5,6,7,8,9,10,11,12,13,14,15,16 | сб/щит. / 1990 | мун.собств. | 16 | 16 | 65 | 36 | № 6770 от 08.06.06 | 0,009 / 3 | не обнаружен | 0,017 / 5,7 | 0,004 / 1,3 | № 1409-рг от 04.12.2006 | Фенольный | 1091.8 | 891.7
4 | 7 мкр. "Газовиков", дом 3 кв.1,2 | брус. / 1982 | мун.собств. | 2 | 2 | 7 | 34 | № 11206 от 15.08.06 | 0,093 / 31 | 0,007 / 2,3 | 0,495 / 165 | 0,018 / 6 | № 1409-рг от 04.12.2006 | Фенольный | 137.1 | 110.7
5 | 3 мкр., "Кедровый", дом 21 кв.1,2,3,4,5,6,7,8,9,10,11,12,13,13а,14,15,16, 16а,17,17а,18,19,20,21,22,23,24,25,26,27,28, 29,31 | бл.яч. / 1983 | мун.собств. | 33 | 25 | 60 | 35 | № 8698 от 04.07.06 | 0,082 / 27,3 | 0,008 / 2,7 | 0,353 / 117,7 | 0,002 / 0,7 | № 1907-рг от 24.12.2007 | Фенольный | 1029.9 | 700.9
6 | 3 мкр., "Кедровый", дом 34 кв. 1,2,3,4,5,6,7,8,9,10,11,12,13,14,15,16 | сб/щит. / 1987 | мун.собств. | 16 | 16 | 50 | 47 | № 8674 от 04.07.06 | 0,078 / 26 | 0,011 / 3,7 | 0,052 / 17,3 | 0,014 / 4,7 | № 1907-рг от 24.12.2007 | Фенольный | 1106.9 | 895.6
7 | 10 мкр. "Мамонтово", дом 1а кв.1,2,3,4,5,6,7,8,9,10,11,12,13,14,15,16,17,18 19,21,22 | бл.яч. / 1990 | мун.собств. | 20 | 16 | 30 | 20 | № 8693 от 04.07.06 | 0,041 / 13,7 | 0,006 / 2 | 0,678 / 226 | 0,010 / 3,3 | № 1907-рг от 24.12.2007 | Фенольный | 419.5 | 279.3
8 | 6 мкр. "Пионерный", дом 5 кв.1,2,3,4,5,6,7,8,9,10,11,12,13,15,18 | сб/щит. / 1987 | мун.собств. | 15 | 9 | 27 | 47 | № 8683 от 04.07.06 | 0,039 / 13 | 0,005 / 1,7 | 0,072 / 24 | 0,012 / 4 | № 1907-рг от 24.12.2007 | Фенольный | 378.4 | 287.9
9 | 7 мкр. "Газовиков", дом 22 кв.1,2,3,4,5,6,7,8,9,10,11,12 | брус. / 1992 | мун.собств. | 12 | 12 | 38 | 23 | № 11204 от 15.08.06 | 0,034 / 11.3 | 0,01/3,3 | 0,115/38,3 | 0.003 | № 1907-рг от 24.12.2009 | Фенольный | 838.3 | 743.8
10 | 2а мкр. "Лесников", ул. Комсомольская, дом 19 кв.1, 2 | сб/щит. / 1980 | мун.собств. | 2 | 2 | 12 | 55 | № 8671 от 04.07.06 | 0,030 / 10 | 0,006 / 2 | 0,137 / 45,7 | 0,006 / 2 | № 1409-рг от 04.12.2006 | Фенольный | 159.4 | 159.4
11 | 3 мкр., "Кедровый", дом 33 кв.1,2,3,4,5,6,7,8,9,10,11,12,13,14,15,16 | сб/щит. / 1987 | мун.собств. | 16 | 16 | 58 | 47 | № 8697 от 04.07.06 | 0,022 / 7,3 | не обнаружен | 0,026 / 8,7 | 0,003 / 1 | № 1907-рг от 24.12.2009 | Фенольный | 1099.5 | 883.7
12 | 10 мкр. "Мамонтово", дом 45 кв.1,2,3,4,5,6,7,8,9,10,1112,13,14,15,16,17,18,18а,1920,21,22,23,24,25 | гипсопл / 1989 | мун.собств. | 23 | 23 | 66 | 57 | № 8684 от 04.07.06 | 0,020 / 6,7 | 0,010 / 3,3 | 0,394 / 131,3 | 0,011 / 3,7 | № 1907-рг от 24.12.2009 | Фенольный (заключение ООО "ТехноГарант" 2010) | 1039.3 | 533.1
13 | 6 мкр. "Пионерный", дом 4 кв.1,2,3,4,5,6,7,10,11,14,15 | бл.яч. / 1987 | мун.собств. | 11 | 11 | 42 | 50 | № 7544 от 20.06.06 | 0,014 / 4,7 | 0,002 / 0,7 | 0,109 / 36,3 | 0,002 / 0,7 | № 1907-рг от 24.12.2007 | Фенольный (заключение ООО "Мегаполис" 2009) | 430.1 | 296.6
14 | 3 мкр., "Кедровый", дом 14 кв.1,2,3,4,5,6,7,8,9,10,11,12,13,14,15,16 | сб/щит. / 1982 | мун.собств. | 16 | 16 | 58 | 50 | № 8682 от 04.07.06 | 0,001 / 0,3 | 0,013 / 4,3 | 0,021 / 7 | 0,013 / 4,3 | № 1907-рг от 24.12.2007 | Фенольный | 1109.4 | 987.5
15 | 10 мкр. "Мамонтово", дом 5 кв. 1,2,3,4,5,6,7,8,9,10,11,12,13,14, 15,16,17,18 | сб/щит. / 1988 | мун.собств. | 18 | 19 | 68 | 31 | № 8680 от 04.07.06 | 0,012 / 4 | 0,004 / 1,3 | 0,055 / 18,3 | 0,010 / 3,3 | № 1409-рг от 04.12.2006 | Фенольный | 973.3 | 440.6
16 | 3 мкр., "Кедровый", дом 55 кв.1,2,3,4,5,6,7,8,9,10,11,12,13,14,15,16,17,18 | сб/щит. / 1991 | мун.собств. | 18 | 19 | 80 | 13 | № 8692 от 04.07.06 | 0,009 / 3 | 0,009 / 3 | 0,038 / 12,7 | 0,018 / 6 | № 1907-рг от 24.12.2007 | Фенольный | 1157.2 | 964.2
17 | 2а мкр. "Лесников", ул. Советская, дом 54а кв.1,2 | сб/щит. / 1980 | мун.собств. | 2 | 2 | 9 | 53 | № 11189 от 15.08.06 | не обнаружен | 0,007 / 2,3 | 0,375 / 119 | 0,012 / 4 | № 1193-рг от 22.07.2008 | Фенольный | 170.8 | 137.8
18 | 6 мкр. "Пионерный", дом 42 кв.1,2,3,4,5, 6,7,8,910,1112,13,14,15,16,17,18,19,20 | сб/щит. / 1989 | мун.собств. | 20 | 20 | 54 | 16 | № 8153 от 04.06.07 | 0,006 / 2 | 0,002/ | 0,052/17,3 | 0.006 | № 1907-рг от 24.12.2007 | Фенольный | 891.9 | 605.9
19 | 8 мкр. "Горка", дом 25 кв.1,2,3,5,6,7,8,9,10 | сб/щит. / 1980 | мун.собств. | 9 | 9 | 29 | 46 | № 7134 от 15.06.06 | 0,004 / 1,3 | 0,005 / 1,6 | 0,045 / 15 | 0,003 / 1 | № 1907-рг от 24.12.2007 | Фенольный | 889.4 | 460.5
20 | 2а мкр. "Лесников", ул. Комсомольская, дом 15 кв.1,2 | сб/щит. / 1980 | мун.собств. | 2 | 2 | 5 | 55 | № 11217 от 15.08.06 | 0,001 / 0,3 | 0,005 / 1,6 | 0,003 / 1 | 0,014 / 4,6 | № 1907-рг от 24.12.2007 | Фенольный (заключение ООО "Мегаполис" 2011) | 151.3 | 143.3
21 | 2а мкр."Лесников", ул. Кедровая, дом 7 кв.1,2 | сб/щит. / 1980 | мун.собств. | 2 | 2 | 10 | 35 | № 11191 от 15.08.06 № 8162 от 04.06.07 | не обнаружен 0,004 / 1,3 | 0,001 / 0,3 0,002/ | 0,014 / 4,6 0054/18 | 0,006 / 2 0,012 | № 1907-рг от 24.12.2007 | Фенольный | 171.9 | 148
22 | 3 мкр.,"Кедровый", дом 32 кв.1,2,3,4,5,6,7,8,9,10,11,12,13,14,15,16 | сб/щит. / 1988 | мун.собств. | 16 | 15 | 54 | 47 | № 8688 от 04.07.06 | 0,003 / 1 | 0,004 / 1,3 | 0,021 / 7 | 0,015 / 5 | № 1907-рг от 24.12.2007 | Фенольный | 1106 | 895.7
23 | 6 мкр. "Пионерный", дом 8а кв. 1,2,3,4,5,6,7,8,9,10,11,12 | сб/щит. / 1988 | мун.собств. | 12 | 12 | 36 | 29 | № 8681 от 04.07.06 | не обнаружен | 0,004 / 1,3 | 0,017 / 5,7 | 0,015 / 5 | № 1907-рг от 24.12.2007 | Фенольный | 583.4 | 527.5
24 | 8 мкр. "Горка", дом 3 СУ-17 кв.1,2,3,4,5,6,7,8,9,10 | сб/щит. / 1980 | мун.собств. | 10 | 5 | 10 | 70 | не обследован | - | - | - | - | № 1907-рг от 24.12.2007 | Фенольный | 328.8 | 301.7
25 | 2а мкр. "Лесников", ул. Комсомольская, дом 4 кв.1,2,3 | брус. / 1980 | мун.собств. | 3 | 3 | 12 | 70 | не обследован | - | - | - | - | № 702-рг от 27.06.2006 | Заключение ООО "Мегаполис" 2009"; ООО "ТехноГарант" 2010. | 200.3 | 190.5
26 | 2а мкр. "Лесников", ул. Комсомольская, дом 1 кв. 2 | брус. / 1980 | мун.собств. | 1 | 1 | 9 | 70 | не обследован | - | - | - | - | № 702-рг от 27.06.2006 | Ветхий | 76 | 70
27 | 3 мкр., "Кедровый", дом 1а кв.1,2,3,4,5,6,7,8,9,10,11,12,13,14,15 | сб/щит. / 1990 | мун.собств. | 15 | 16 | 56 | 59 | № 6783 от 08.06.06 № 8143 от 04.06.07 | не обнаружен не обнаружен | не обнаружен не обнаружен | 0,014 0,198/66 | 0 ,01 0,006 | № 1193-рг от 22.07.2008 | Заключение ООО "Мегаполис 2009 | 1106.7 | 895.7
28 | 10 мкр. "Мамонтово", дом 14 кв.1,3,4,5,7,9,14,18,19,22,23,24 | арбобл. / 1974 | мун.собств. | 24 | 24 | 48 | 55 | не обследован | - | - | - | - | № 1193-рг от 22.07.2008 | Ветхий | 577.6 | 338.8
29 | 8 мкр."Горка", дом 83 кв.1,2 | сб/щит. / 1982 | мун.собств. | 2 | 2 | 9 | 32 | № 8137 от 04.06.07 | 0,001 / | не обнаружен | 0,058/19,3 | 0.027 | № 1193-рг от 22.07.2008 | Фенольный | 149.7 | 80.6
30 | 2а мкр."Лесников", ул. Молодежная дом 1, кв.1 | сб/щит. / 1980 | мун.собств. | 1 | 1 | 3 | 58 | № 7541 от 20.06.06 | 0,066/22 | 0,007/2,3 | 0,149/49,7 | 0.009/3 | № 1417-ра от 27.06.2011 | Заключение ООО "Мегаполис" 2011 | 160 | 140.6
31 | 3 мкр., "Кедровый", дом 13 кв.1,2,3,4,5,6,7,8,9,10,11,12,13,14,15,16 | сб/щит. / 1989 | мун.собств. | 16 | 15 | 48 | 56 | № 11212 от 15.08.06 | 0,003/1 | не обнаружен | 0,015/5 | 0,014/4,6 | № 1417-ра от 27.06.2011 | Фенольный (заключение ООО "Мегаполис" 2011) | 1108.7 | 897.7
32 | 2а мкр. "Лесников", ул. Советская, дом 10 кв.1,2,3,4,5,6,7,8,9,10,11,12,13,14,15,16 | брус/1987 | мун.собств. | 16 | 16 | 48 | 56 | не обследован | не обследован | - | - | - | № 2292-ра от 10.10.2013 | заключение ООО "ИнтерСтой+" 2013) | 738.9 | 581.2
33 | 3 мкр. "Кедровый", дом 15 кв.1,2,3,4,5,6,7,8,9,10,11,12 | брус/1984 | общ. собств. | 12 | 15 | 40 | 51 | не обследован | не обследован | - | - | - | № 2292-ра от 10.10.2013 | Заключение ООО "СургутГлавЭкспертиза" | 854.7 | 735.5
34 | 7 мкр. "Газовиков", дом 5 кв.1,2,3,4,5,6,8,9,10,11 | сб/щит. / 1980 | мун.собств. | 12 | 12 | 13 | 17 | не обследован | не обследован | - | - | - | № 178-ра от 05.02.2015 | Служба жилищного и строительного надзора ХМАО-Югры | 854.8 | 403.3
35 | 3 мкр., "Кедровый", дом 102 кв. 1,2,4,5,7,8,9,13,14 | дер.утепленные панели/1996 | мун.собств. | 16 | 16 | 48 | 66 | № 8149 от 04.06.07 | 0.003 | не обнаружен | 0.013 | 0.021 | № 2184-ра от 18.11.2015 | Заключение ООО "Альянс" 2015 | 635.7 | 451.2
36 | 2а мкр., "Лесников", ул. Советская, дом 54 кв.1 | сб/щит. / 1979 | частн.собств. | 1 | 1 | 3 | 51 | № 11189 от 15.08.06 | не обнаружен | 0,007/2,3 | 0,357/119 | 0,012/4 | № 1038-ра от 26.04.2016 | Фенольный | 75.4 | 75.4
37 | 6 мкр. "Пионерный", дом 47, кв. 1,2,3,4,5,6,7,8,10,11,12,13,14,15,16,18,19,20 | дер.утепленные панели/1988 | мун.собств. | 20 | 20 | 64 | 34 | - | - | - | - | - | № 2648-ра от 02.12.2016 | Служба жилищного и строительного надзора ХМАО-Югры | 750.8 | 591.4
ИТОГО: 37 |  |  |  | 466 | 441 | 1352 | [8 empty] | 24586.1 | 18595.7
ВСЕГО: 68 домов |  |  |  | 932 | 874 | 2698 | [8 empty] | 47716.3 | 36421.6
Note on B12: ildar:непригодныЙ 1193-рг от 22.07.2008 (пр. 3 от 17.07.2008) Аварийный 685-РА ОТ 30.03.2015 пр.2 от 18.03.201 Аварийный пр.2 от 18.03.2015
Note on B13: ildar: Аварийный № 785-ра от 13.04.2015 (пр. 3 от 01.04.2015)
Note on B14: Аварийный №2182-ра от 18.11.2015 (протокол МВК от 11.08.2015 № 4)
Note on B15: Аварийный №2207-ра от 18.11.2015 (протокол МВК от 21.10.2015 № 5)
Note on B16: Аварийный №2207-ра от 18.11.2015 (протокол МВК от 21.10.2015 № 5)
Note on B17: Аварийный 286-ра от 15.02.2016 (протокол МВК от 27.01.2016 № 1)
Note on B18: ildar: Жилые помещения непригодные для проживания 1907-рг от 24.12.2007 (пр. 5 от 13.12.2007) Аварийный распоряжение администрации города от 09.03.2016 № 586-ра (пр. 2 от 29.02.2016)
Note on B19: ildar: непригодный включен в утвержденный список непригодного жилья 702-рг от 27.06.2006 (пр. 3 от 20.06.2006) Аварийный распоряжение администрации города от 20.04.2016 № 992-ра (пр. 3 от 08.04.2016)
Note on B20: ildar: 1907-рг от 24.12.2007 (пр. 5 от 13.12.2007) Аварийный распоряжение администрации города от 26.04.2016 № 1039-ра (пр. 4 от 22.04.2016)
Note on B21: Непригодные №1193-рг от 22.07.2008 (пр. 3 от 17.07.2008) Аварийный №1452-ра от 20.06.2016 (протокол МВК № 5 от 15.06.2016)
Note on B22: ildar: 1907-рг от 24.12.2007 (пр. 5 от 13.12.2007) Аварийный №1453-ра от 20.06.2016 (протокол МВК .№ 5 от 15.06.2016)
Note on B23: ildar: 1907-рг от 24.12.2007 (пр. 5 от 13.12.2007) Аварийный №1454-ра от 20.06.2016 (протокол МВК № 5 от 15.16.20160
Note on B24: ildar: 1907-рг от 24.12.2007 (пр. 5 от 13.12.2007) Аварийный №1451-ра от 20.06.2016 (протокол МВК № 5 от 15.06.2016)
Note on B25: User: User: 1417-ра от 27.06.2011 (протокол от 21.06.2011 №1) Аварийный №1582-ра от 01.07.2016 (протокол МВК № 6 от 23.06.2016)
Note on B26: User: Аварийный №1583-ра от 01.07.2016 (протокол МВК № 6 от 23.06.2016)
Note on B27: User: Аварийный №1584-ра от 01.07.2016 (протокол МВК № 6 от 23.06.2016)
Note on B28: ildar: 1907-рг от 24.12.2007 (пр. 5 от 13.12.2007) Аварийный №1585-ра от 01.07.2016 (протокол МВК № 6 от 23.06.2016)
Note on B29: User: Аварийный №1586-ра от 01.07.2016 (протокол МВК № 6 от 23.06.2016)
Note on B30: ildar: не признан непригодным включен в реестр очередности 1003-рг от 24.06.2008 (пр. 2 от 19.06.2008) Аварийный №1587-ра от 01.07.2016 (протокол МВК № 6 от 23.06.2016)
Note on B31: ildar: 231-ра от 05.02.2010г. (пр. 1 от 28.01.2010г.) Аварийный №1588-ра от 01.07.2016 (протокол МВК № 6 от 23.06.2016)
Note on B32: ildar: 1907-рг от 24.12.2007 (пр. 5 от 13.12.2007) Аварийный №1589-ра от 01.07.2016 (протокол МВК № 6 от 23.06.2016)
Note on B33: ildar: непригодный 702-рг от 27.06.2006 (пр. 3 от 20.06.2006) Аварийный №1590-ра от 01.07.2016 (протокол МВК № 6 от 23.06.2016)
Note on B34: User: Аварийный № 2007-ра от 31.08.2016 (протокол МВК от 29.08.2016 № 7)
Note on B35: Непригодный № 2183-ра 18.11.2015 (протокол МВК от 11.08.2015 № 4) Аварийный № 2006-ра от 31.08.2016 (протокол МВК от 29.08.2016 № 7)
Note on B36: ildar: Непригодный 1907-рг от 24.12.2007 (пр. 5 от 13.12.2007) Аварийный № 2863-ра от 28.12.2016 (протокол МВК от 26.12.2016 № 9)
Note on B37: ildar: Непригодный 1907-рг от 24.12.2007 (пр. 5 от 13.12.2007) Аварийный № 2864-ра от 28.12.2016 (протокол МВК от 26.12.2016 № 9)
Note on B38: ildar: Непригодный 1907-рг от 24.12.2007 (пр. 5 от 13.12.2007) Аварийный № 276-ра от 10.02.2017 (протокол МВК от 08.02.2017 № 1)
Note on B39: User: Аварийный № 668-ра от 11.04.2017 (протокол МВК от 07.04.2017 № 2)
Note on B40: Аварийный № 884-ра от 12.05.2017 (протокол МВК от 05.05.2017 № 3)
Note on B41: User: Непригодный № 1907-рг от 24.12.2007 (протокол от 13.12.2007 №5) Аварийный № 939-ра от 23.05.2017 (протокол от 19.05.2017 №4)
Note on B42: ildar: Непригодный №1947-ра от 29.09.2010 (пр. 5 от 23.09.2010) Аварийный № 938-ра от 23.05.2017 (протокол от 19.05.2017 №4)
Note on B45: ildar: не признан непригодным включен в утвержденный список непригодного жилья 702-рг от 27.06.2006 (пр. 3 от 20.06.2006)
Note on B46: ildar: 1907-рг от 24.12.2007 (пр. 5 от 13.12.2007)
Note on B47: ildar: 1409-рг от 04.12.2006 (пр. 5 от 16.11.2006)
Note on B48: ildar: 1409-рг от 04.12.2006 (пр. 5 от 16.11.2006)
Note on B49: ildar: Непригодный 1907-рг от 24.12.2007 (пр. 5 от 13.12.2007)
Note on B50: User: 1907-рг от 24.12.2007 (протокол от 13.12.2007 №5)
Note on B51: ildar: 1907-рг от 24.12.2007 (пр. 5 от 13.12.2007)
Note on B52: ildar: 1907-рг от 24.12.2007 (пр. 5 от 13.12.2007)
Note on B53: ildar: 1907-рг от 24.12.2007 (пр. 5 от 13.12.2007)
Note on B54: ildar: 1409-рг от 04.12.2006 (пр. 5 от 16.11.2006)
Note on B55: User: 1907-рг от 24.12.2007 (протокол от 13.12.2007 №5)
Note on B56: ildar: 1907-рг от 24.12.2007 (пр. 5 от 13.12.2007)
Note on B57: ildar: 1907-рг от 24.12.2007 (пр. 5 от 13.12.2007)
Note on B58: ildar: 1907-рг от 24.12.2007 (пр. 5 от 13.12.2007)
Note on B59: ildar: 1409-рг от 04.12.2006 (пр. 5 от 16.11.2006)
Note on B61: ildar: 1193-рг от 22.07.2008 (пр. 3 от 17.07.2008)
Note on B62: ildar: 1907-рг от 24.12.2007 (пр. 5 от 13.12.2007)
Note on B63: ildar: 1907-рг от 24.12.2007 (пр. 5 от 13.12.2007)
Note on B64: ildar: 1907-рг от 24.12.2007 (пр. 5 от 13.12.2007)
Note on B65: ildar: 1907-рг от 24.12.2007 (пр. 5 от 13.12.2007)
Note on B66: ildar: 1907-рг от 24.12.2007 (пр. 5 от 13.12.2007)
Note on B67: ildar: 1907-рг от 24.12.2007 (пр. 5 от 13.12.2007)
Note on B68: ildar: 1907-рг от 24.12.2007 (пр. 5 от 13.12.2007)
Note on B69: User: не признан непригодным включне в реестр 702-рг протокол от 20.06.2006 №3
Note on B70: ildar: не признан непригодным включен в утвержденный список непригодного жилья 702-рг от 27.06.2006 (пр. 3 от 20.06.2006)
Note on B71: ildar: 1193-рг от 22.07.2008 (пр. 3 от 17.07.2008)
Note on B72: ildar: 1193-рг от 22.07.2008 (пр. 3 от 17.07.2008)
Note on B73: ildar: 1193-рг от 22.07.2008 (пр. 3 от 17.07.2008)
Note on B74: User: 1417-ра от 27.06.2011 ( протокол от 21.06.2011 №1)
Note on B75: User: User: 1417-ра от 27.06.2011 ( протокол от 21.06.2011 №1)
Note on B76: User: 2292-ра от 10.10.2013 протокол 4 от 02.10.2013
Note on B77: User: 2292-ра от 10.10.2013 протокол от 02.10.2013 №4
Note on B78: User: 178-ра от 05.02.2015 (протокол от 26.02.2015 №1)
Note on B79: Распоряжение главы администрации от 18.11.2015 № 2184-ра (протокол МВК от 11.08.2015 № 4)
Note on B80: User: 2292-ра от 10.10.2013 протокол 4 от 02.10.2013
Note on B81: ildar: 1947-ра от 29.09.2010 (пр. 5 от 23.09.2010)
Note on N12: User: снос до 31.12.2020
Note on N13: User: снос до 31.12.2020
Note on N14: User: Срок расселения до 30.12.2020г.
Note on N15: User: Срок расселения до 30.12.2020г.
Note on N16: User: Срок расселения до 30.12.2020г.
Note on N21: User: Срок расселения до 31.12.2020г.
Note on N22: User: Срок расселения до 31.12.2020г.
Note on N23: User: Срок расселения до 31.12.2020г.
Note on N24: User: Срок расселения до 31.12.2020г.
Note on N25: User: Срок расселения до 31.12.2020г.
Note on N26: User: Срок расселения до 31.12.2020г.
Note on N27: User: Срок расселения до 31.12.2020г.
Note on N28: User: Срок расселения до 31.12.2020г.
Note on N29: User: Срок расселения до 31.12.2020г.
Note on N30: User: Срок расселения до 31.12.2020г.
Note on N31: User:
Note on N32: User: Срок расселения до 31.12.2020г.
Note on N33: User: Срок расселения до 31.12.2020г.